## 0-报告概览
催化剂活性衰减分析报告
报告项目 | 内容
批次编号 | BATCH-TEST-20251120
催化剂名称 | ZSM-5 分子筛催化剂
当前状态 | 已完成
实验操作员 | 张工程师
复核人 | 系统
导入备注 | 2025年11月催化剂活性衰减测试批次
实验记录数 | 6 条
温度曲线数据点 | 13 个
数据问题总数 | 28 个
其中未解决的严重问题 | 0 个
其中未解决的警告 | 25 个
报告生成时间 | 2026-06-10 04:17:26
阅读说明:
1. 本报告面向质检主管和材料工程师，所有数据问题均使用自然语言描述，无需理解代码字段含义
2. 温度单位混用问题会在【数据问题清单】中明确标注具体出现在哪份文件的哪个工作表的哪一行
3. 称量精度不足的原因会用通俗语言解释，不会只显示缩写或字段名
4. 配平计算前后的差异详见【配平计算记录】工作表
5. 若存在红色标注的未解决严重问题，该批次数据不建议直接使用

## 1-实验记录
记录编号 | 实验日期 | 样品质量(g) | 称量精度说明 | 反应条件 | 反应温度(原始) | 温度单位 | 换算后°C | 空速 | 初始活性(%) | 最终活性(%) | 衰减率(%) | 原始备注 | 补录备注 | 数据来源
CAT-2025-001 | 2025-11-15 | 0.5234 | 0.0001g | 固定床反应器, 常压 | 450°C | 摄氏度(°C) | 450.00 | 3000 h⁻¹ | 92.50 | 85.30 | 未计算 | 常规测试 | 无 | 实验记录表 第3行
CAT-2025-002 | 2025-11-16 | 0.5100 | ⚠精度不足:仅2位小数,建议≥3位 | 固定床反应器, 常压 | 450 | 未标注 | 450.00 | 3000 h⁻¹ | 91.80 | 82.10 | 未计算 | 天平精度不够, 只记到0.01g | 2025-11-17补: 天平当天校准中, 暂用精度低的 | 实验记录表 第4行
CAT-2025-003 | 2025-11-17 | 0.5000 | ⚠精度不足:仅1位小数,建议≥3位 | 未说明 | 842°F | 华氏度(°F) | 450.00 | 3000 h⁻¹ | 未填 | 80.50 | 未计算 | 旧表转抄, 数据不全 | 温度单位是华氏度, 当时老工程师习惯用°F | 实验记录表 第5行
CAT-2025-004 | 2025-11-18 | 0.4987 | 0.0001g | 固定床, 加压0.5MPa | 723K | 开尔文(K) | 449.85 | 2500 h⁻¹ | 89.70 | 78.40 | 未计算 | 热力学计算用开尔文单位 | 无 | 实验记录表 第6行
CAT-2025-005 | 未填 | 未填 | 未标注 | 反应器未记录 | 未填 | 未标注 | 无法换算 | 未填 | 未填 | 未填 | 未计算 | 数据缺失严重, 待补充 | 这条记录基本作废, 但先保留追踪 | 实验记录表 第7行
CAT-2025-006 | 2025-11-20 | 0.5312 | 0.0001g | 固定床反应器, 常压 | 460°C | 摄氏度(°C) | 460.00 | 3000 h⁻¹ | 93.20 | 86.70 | 未计算 | 无 | 2025-11-22补: 这条数据没问题 | 实验记录表 第8行

## 2-温度曲线
时间(h) | 时间单位 | 温度(原始数据) | 温度单位 | 换算后°C | 活性值(%) | 是否异常 | 异常原因 | 数据来源
0 | h | 450°C | 摄氏度(°C) | 450.00 | 93.20 | 否 |  | 曲线数据表 第3行
2 | h | 450°C | 摄氏度(°C) | 450.00 | 92.30 | 否 |  | 曲线数据表 第4行
4 | h | 450°C | 摄氏度(°C) | 450.00 | 91.60 | 否 |  | 曲线数据表 第5行
6 | h | 752 | 未标注 | 752.00 | 90.90 | 是 ⚠ | 温度单位不明确: '752', 请补录单位 温度突变: 前后值相差302.0度以上 | 曲线数据表 第6行
8 | h | 200°C | 摄氏度(°C) | 200.00 | 90.20 | 是 ⚠ | 温度突变: 前后值相差552.0度以上 | 曲线数据表 第7行
10 | h | 450°C | 摄氏度(°C) | 450.00 | 89.50 | 是 ⚠ | 温度突变: 前后值相差250.0度以上 | 曲线数据表 第8行
12 | h | 450°C | 摄氏度(°C) | 450.00 | 88.80 | 否 |  | 曲线数据表 第9行
14 | h | 450 | 未标注 | 450.00 | 83.10 | 是 ⚠ | 温度单位不明确: '450', 请补录单位 | 曲线数据表 第10行
16 | h | 450°C | 摄氏度(°C) | 450.00 | 87.40 | 否 |  | 曲线数据表 第11行
18 | h | 455°F | 华氏度(°F) | 235.00 | 86.70 | 否 |  | 曲线数据表 第12行
20 | h | 450°C | 摄氏度(°C) | 450.00 | 86.00 | 否 |  | 曲线数据表 第13行
22 | h | 450°C | 摄氏度(°C) | 450.00 | 85.30 | 否 |  | 曲线数据表 第14行
24 | h | 450°C | 摄氏度(°C) | 450.00 | 84.60 | 否 |  | 曲线数据表 第15行

## 3-数据问题清单
数据问题清单（质检主管请重点关注红色标记的未解决问题）
严重程度 | 问题类型 | 问题位置 | 通俗描述（给非技术人员看） | 来源文件 | 来源工作表 | 是否已解决 | 解决说明
警告 | 温度单位混用 | 记录CAT-2025-001: 反应温度单位不一致 | 温度单位混用提醒: 这条记录使用的是 C, 但同批次其他数据用了 K, C, F 这些单位. (来源: 实验记录表 第3行). 请确认是否需要统一换算 | 实验记录表 | 实验记录表 | ❌ 未解决 | 等待处理
警告 | 称量精度不足 | 记录CAT-2025-002: 称量精度 | 样品质量记录为0.51g, 只保留了2位小数(精确到0.01g), 可能使用了精度较低的天平, 请核对原始称量记录 | 实验记录表 | 实验记录表 | ❌ 未解决 | 等待处理
警告 | 温度单位混用 | 记录CAT-2025-002: 反应温度 | 温度单位不一致: 发现数据 '450' (来源文件: 实验记录表, 工作表: 实验记录表, 第4行). 请统一将温度单位换算为摄氏度(°C)后再进行数据汇总, 或在原始数据中明确标注使用的温度单位 | 实验记录表 | 实验记录表 | ❌ 未解决 | 等待处理
警告 | 称量精度不足 | 记录CAT-2025-003: 称量精度 | 样品质量记录为0.5g, 只保留了1位小数(精确到0.1g), 实验需要精确到0.001g, 请补充称量原始数据 | 实验记录表 | 实验记录表 | ❌ 未解决 | 等待处理
警告 | 温度单位混用 | 记录CAT-2025-003: 反应温度单位不一致 | 温度单位混用提醒: 这条记录使用的是 F, 但同批次其他数据用了 K, C, F 这些单位. (来源: 实验记录表 第5行). 请确认是否需要统一换算 | 实验记录表 | 实验记录表 | ❌ 未解决 | 等待处理
警告 | 温度单位混用 | 记录CAT-2025-004: 反应温度单位不一致 | 温度单位混用提醒: 这条记录使用的是 K, 但同批次其他数据用了 K, C, F 这些单位. (来源: 实验记录表 第6行). 请确认是否需要统一换算 | 实验记录表 | 实验记录表 | ❌ 未解决 | 等待处理
警告 | 温度单位混用 | 记录CAT-2025-006: 反应温度单位不一致 | 温度单位混用提醒: 这条记录使用的是 C, 但同批次其他数据用了 K, C, F 这些单位. (来源: 实验记录表 第8行). 请确认是否需要统一换算 | 实验记录表 | 实验记录表 | ❌ 未解决 | 等待处理
警告 | 温度单位混用 | 温度曲线 0.0h: 单位混用 | 温度曲线单位不一致: 0.0小时处温度用的是 C, 但整根曲线混合了 C, F 这些单位. 位置在曲线数据表 曲线数据表 第3行 | 曲线数据表 | 曲线数据表 | ❌ 未解决 | 等待处理
警告 | 温度单位混用 | 温度曲线 2.0h: 单位混用 | 温度曲线单位不一致: 2.0小时处温度用的是 C, 但整根曲线混合了 C, F 这些单位. 位置在曲线数据表 曲线数据表 第4行 | 曲线数据表 | 曲线数据表 | ❌ 未解决 | 等待处理
警告 | 温度单位混用 | 温度曲线 4.0h: 单位混用 | 温度曲线单位不一致: 4.0小时处温度用的是 C, 但整根曲线混合了 C, F 这些单位. 位置在曲线数据表 曲线数据表 第5行 | 曲线数据表 | 曲线数据表 | ❌ 未解决 | 等待处理
警告 | 单位不明确 | 温度曲线 6.0h: 温度单位 | 温度单位不一致: 发现数据 '752' (来源文件: 曲线数据表, 工作表: 曲线数据表, 第6行). 请统一将温度单位换算为摄氏度(°C)后再进行数据汇总, 或在原始数据中明确标注使用的温度单位 | 曲线数据表 | 曲线数据表 | ❌ 未解决 | 等待处理
警告 | 温度单位混用 | 温度曲线 8.0h: 单位混用 | 温度曲线单位不一致: 8.0小时处温度用的是 C, 但整根曲线混合了 C, F 这些单位. 位置在曲线数据表 曲线数据表 第7行 | 曲线数据表 | 曲线数据表 | ❌ 未解决 | 等待处理
警告 | 温度单位混用 | 温度曲线 10.0h: 单位混用 | 温度曲线单位不一致: 10.0小时处温度用的是 C, 但整根曲线混合了 C, F 这些单位. 位置在曲线数据表 曲线数据表 第8行 | 曲线数据表 | 曲线数据表 | ❌ 未解决 | 等待处理
警告 | 温度单位混用 | 温度曲线 12.0h: 单位混用 | 温度曲线单位不一致: 12.0小时处温度用的是 C, 但整根曲线混合了 C, F 这些单位. 位置在曲线数据表 曲线数据表 第9行 | 曲线数据表 | 曲线数据表 | ❌ 未解决 | 等待处理
警告 | 单位不明确 | 温度曲线 14.0h: 温度单位 | 温度单位不一致: 发现数据 '450' (来源文件: 曲线数据表, 工作表: 曲线数据表, 第10行). 请统一将温度单位换算为摄氏度(°C)后再进行数据汇总, 或在原始数据中明确标注使用的温度单位 | 曲线数据表 | 曲线数据表 | ❌ 未解决 | 等待处理
警告 | 温度单位混用 | 温度曲线 16.0h: 单位混用 | 温度曲线单位不一致: 16.0小时处温度用的是 C, 但整根曲线混合了 C, F 这些单位. 位置在曲线数据表 曲线数据表 第11行 | 曲线数据表 | 曲线数据表 | ❌ 未解决 | 等待处理
警告 | 温度单位混用 | 温度曲线 18.0h: 单位混用 | 温度曲线单位不一致: 18.0小时处温度用的是 F, 但整根曲线混合了 C, F 这些单位. 位置在曲线数据表 曲线数据表 第12行 | 曲线数据表 | 曲线数据表 | ❌ 未解决 | 等待处理
警告 | 温度单位混用 | 温度曲线 20.0h: 单位混用 | 温度曲线单位不一致: 20.0小时处温度用的是 C, 但整根曲线混合了 C, F 这些单位. 位置在曲线数据表 曲线数据表 第13行 | 曲线数据表 | 曲线数据表 | ❌ 未解决 | 等待处理
警告 | 温度单位混用 | 温度曲线 22.0h: 单位混用 | 温度曲线单位不一致: 22.0小时处温度用的是 C, 但整根曲线混合了 C, F 这些单位. 位置在曲线数据表 曲线数据表 第14行 | 曲线数据表 | 曲线数据表 | ❌ 未解决 | 等待处理
警告 | 温度单位混用 | 温度曲线 24.0h: 单位混用 | 温度曲线单位不一致: 24.0小时处温度用的是 C, 但整根曲线混合了 C, F 这些单位. 位置在曲线数据表 曲线数据表 第15行 | 曲线数据表 | 曲线数据表 | ❌ 未解决 | 等待处理
警告 | 温度曲线异常 | 温度曲线 4.0h → 6.0h: 温度突变 | 温度曲线有跳跃: 从 4.0h 到 6.0h, 温度从 450.0°C 骤变到 752.0°C, 相差超过 200°C. 如果不是人为控温, 这很可能是抄录错误. (来源: 曲线数据表 第6行附近) | 曲线数据表 | 曲线数据表 | ❌ 未解决 | 等待处理
警告 | 温度曲线异常 | 温度曲线 6.0h → 8.0h: 温度突变 | 温度曲线有跳跃: 从 6.0h 到 8.0h, 温度从 752.0°C 骤变到 200.0°C, 相差超过 200°C. 如果不是人为控温, 这很可能是抄录错误. (来源: 曲线数据表 第7行附近) | 曲线数据表 | 曲线数据表 | ❌ 未解决 | 等待处理
警告 | 温度曲线异常 | 温度曲线 8.0h → 10.0h: 温度突变 | 温度曲线有跳跃: 从 8.0h 到 10.0h, 温度从 200.0°C 骤变到 450.0°C, 相差超过 200°C. 如果不是人为控温, 这很可能是抄录错误. (来源: 曲线数据表 第8行附近) | 曲线数据表 | 曲线数据表 | ❌ 未解决 | 等待处理
警告 | 温度曲线异常 | 温度曲线 16.0h → 18.0h: 温度突变 | 温度曲线有跳跃: 从 16.0h 到 18.0h, 温度从 450.0°C 骤变到 235.0°C, 相差超过 200°C. 如果不是人为控温, 这很可能是抄录错误. (来源: 曲线数据表 第12行附近) | 曲线数据表 | 曲线数据表 | ❌ 未解决 | 等待处理
警告 | 温度曲线异常 | 温度曲线 18.0h → 20.0h: 温度突变 | 温度曲线有跳跃: 从 18.0h 到 20.0h, 温度从 235.0°C 骤变到 450.0°C, 相差超过 200°C. 如果不是人为控温, 这很可能是抄录错误. (来源: 曲线数据表 第13行附近) | 曲线数据表 | 曲线数据表 | ❌ 未解决 | 等待处理
严重 | 字段缺失 | 记录CAT-2025-003: 初始活性 | 必填字段缺失: '初始活性' 为空 (来源文件: 实验记录表, 工作表: 实验记录表, 第5行). 请补录该数据后再提交复核 | 实验记录表 | 实验记录表 | ✅ 已解决 | 已核对原始记录，数据缺失问题已确认，后续补测 - [李复核员]
严重 | 字段缺失 | 记录CAT-2025-005: 样品质量 | 必填字段缺失: '样品质量' 为空 (来源文件: 实验记录表, 工作表: 实验记录表, 第7行). 请补录该数据后再提交复核 | 实验记录表 | 实验记录表 | ✅ 已解决 | 已核对原始记录，数据缺失问题已确认，后续补测 - [李复核员]
严重 | 字段缺失 | 记录CAT-2025-005: 初始活性 | 必填字段缺失: '初始活性' 为空 (来源文件: 实验记录表, 工作表: 实验记录表, 第7行). 请补录该数据后再提交复核 | 实验记录表 | 实验记录表 | ✅ 已解决 | 已核对原始记录，数据缺失问题已确认，后续补测 - [李复核员]

## 4-配平计算记录
计算类型 | 计算前数据 | 计算后结果 | 前后差异 | 计算原因说明 | 操作人 | 计算时间
temperature_consistency | 温度单位分布: {'C': 10, 'unknown': 2, 'F': 1}, 原始数据: 0.0h: 450°C, 2.0h: 450°C, 4.0h: 450°C, 6.0h: 752, 8.0h: 200°C | 已统一换算为摄氏度(°C), 共13个有效数据点, 平均温度=437.5°C, 范围=200.0~752.0°C | 混合单位点数: 13, 统一后有效温度点: 13 | 检测到温度单位混用: {'C': 10, 'unknown': 2, 'F': 1}. 已全部转换为摄氏度进行比较分析 | 计算系统 | 2026-06-10 04:17:26
decay_rate_calculation | 记录编号=CAT-2025-004, 初始活性=89.7, 最终活性=78.4, 原始衰减率=None | 配平后衰减率=12.60% | 原始衰减率=12.60%, 配平后=12.60%, 差值=0.0000% | 活性衰减率配平计算: 归一化处理初末活性, 避免除零和负值异常 | 计算系统 | 2026-06-10 04:17:26
decay_rate_calculation | 记录编号=CAT-2025-005, 初始活性=None, 最终活性=None, 原始衰减率=None |  |  | 活性衰减率配平计算: 归一化处理初末活性, 避免除零和负值异常 | 计算系统 | 2026-06-10 04:17:26
decay_rate_calculation | 记录编号=CAT-2025-006, 初始活性=93.2, 最终活性=86.7, 原始衰减率=None | 配平后衰减率=6.97% | 原始衰减率=6.97%, 配平后=6.97%, 差值=0.0000% | 活性衰减率配平计算: 归一化处理初末活性, 避免除零和负值异常 | 计算系统 | 2026-06-10 04:17:26
decay_rate_calculation | 记录编号=CAT-2025-002, 初始活性=91.8, 最终活性=82.1, 原始衰减率=None | 配平后衰减率=10.57% | 原始衰减率=10.57%, 配平后=10.57%, 差值=0.0000% | 活性衰减率配平计算: 归一化处理初末活性, 避免除零和负值异常 | 计算系统 | 2026-06-10 04:17:26
decay_rate_calculation | 记录编号=CAT-2025-003, 初始活性=None, 最终活性=80.5, 原始衰减率=None |  |  | 活性衰减率配平计算: 归一化处理初末活性, 避免除零和负值异常 | 计算系统 | 2026-06-10 04:17:26
decay_rate_calculation | 记录编号=CAT-2025-001, 初始活性=92.5, 最终活性=85.3, 原始衰减率=None | 配平后衰减率=7.78% | 原始衰减率=7.78%, 配平后=7.78%, 差值=0.0000% | 活性衰减率配平计算: 归一化处理初末活性, 避免除零和负值异常 | 计算系统 | 2026-06-10 04:17:26

## 5-审核流转记录
序号 | 从状态 | 转到状态 | 操作人 | 流转备注 | 操作时间
1 | 草稿 | 已导入 | 张工程师 | 数据导入完成 | 2026-06-10 04:17:26
2 | 已导入 | 复核中 | 李复核员 | 数据问题已标注，进入复核流程 | 2026-06-10 04:17:26
3 | 复核中 | 已审核 | 王主任 | 复核通过，数据质量符合要求 | 2026-06-10 04:17:26
4 | 已审核 | 已完成 | 系统 | 批次流程完成 | 2026-06-10 04:17:26

## 6-原始文件来源
序号 | 文件名 | 文件类型 | 包含的工作表 | 上传备注 | 上传时间
1 | 催化剂活性衰减实验记录_2025年11月.xlsx | .xlsx | 实验记录表 | 无 | 2026-06-10 04:17:26
2 | 温度-活性曲线数据_补录.xlsx | .xlsx | 曲线数据表,补录说明 | 无 | 2026-06-10 04:17:26