## 报告摘要
气体吸收效率检测报告
批次信息
批次编号 | BATCH20260610142142
导入文件 | æ ·ä¾æ°æ®_æ°ä½å¸æ¶æç.xlsx
导入时间 | 2026-06-10 14:21:42
操作人 | 配方工程师
当前状态 | 已确认
记录总数 | 10
统计摘要
判定结果 | 数量 | 占比
优秀 | 2 | 20.0%
合格 | 7 | 70.0%
不合格 | 0 | 0.0%
未判定 | 1 | 10.0%

## 检测明细
记录编号 | 样品名称 | 样品批次 | 测试日期 | 测试温度(°C) | 温度说明 | 吸收剂质量(g) | 称量精度说明 | 气体体积(L) | 环境气压(kPa) | 导入吸收率(%) | 重新计算吸收率(%) | 最终判定 | 数据质量 | 填写状态 | 导入备注 | 补录备注 | 问题说明
R0001 | 活性炭A型 | AC-2026-0601 | 2026-06-01 | 25.00 | 温度正常 | 5.2345 | 精确到万分之一克，效率计算偏差可控制在±0.2%以内 | 120.5 | 101.3 | 96.8 | 96.51 | 优秀 | 正常 | 完整 | 常规生产样，过程无异常 |  | 未发现明显数据质量问题
R0002 | 活性炭A型 | AC-2026-0602 | 2026-06-02 | 25.30 | 温度正常 | 4.852 | 精确到千分之一克，效率计算偏差约±0.5%~±1% | 118.2 | 100.8 | 89.4 | 90.66 | 合格 | 有提醒 | 完整 |  | 6月5日补录，原始记录纸略有污渍 | 称量精度一般：当前数据保留3位小数，对于要求严格的样品建议使用万分之一天平
R0003 | 分子筛B型 | MS-2026-0528 | 2026-05-28 | 25.00 | 原温度 77°F 已转换为 25.00°C | 5.1234 | 精确到万分之一克，效率计算偏差可控制在±0.2%以内 | 125 | 101.5 | 93.5 | 91.24 | 合格 | 有提醒 | 完整 | 旧表导入，温度写的是华氏度 |  | 原温度 77°F 已转换为 25.00°C；导入的吸收率(93.5%)与重新计算值(91.24%)相差超过2%，请核对原始数据
R0004 | 分子筛B型 | MS-2026-0530 | 2026-05-30 | 25.00 | 原温度 298.15K 已转换为 25.00°C | 4.9567 | 精确到万分之一克，效率计算偏差可控制在±0.2%以内 | 115.3 | 100.5 | 91.2 | 94.75 | 合格 | 有提醒 | 完整 | 热力学实验记录，单位用开尔文 |  | 原温度 298.15K 已转换为 25.00°C；导入的吸收率(91.2%)与重新计算值(94.75%)相差超过2%，请核对原始数据
R0005 | 硅胶C型 | SG-2026-0603 | 2026-06-03 | 26.50 | 温度正常 | 5.12 | 仅精确到百分之一克，可能导致效率计算偏差超过±2% | 130 | 101 | 82.3 | 86.8 | 合格 | 有提醒 | 完整 | 称量精度不够，只到百分之一克 | 建议复测，使用万分之一天平 | 称量精度不足：当前数据仅保留2位小数，建议使用万分之一天平（保留4位小数）；导入的吸收率(82.3%)与重新计算值(86.8%)相差超过2%，请核对原始数据
R0006 | 硅胶C型 | SG-2026-0605 | 2026-06-05 | 24.80 | 温度正常 | 4.78 | 仅精确到百分之一克，可能导致效率计算偏差超过±2% | 112.5 | 101.2 | 86.7 | 94.37 | 合格 | 有提醒 | 完整 | 精度只有2位小数，可能被低估 |  | 称量精度不足：当前数据仅保留2位小数，建议使用万分之一天平（保留4位小数）；导入的吸收率(86.7%)与重新计算值(94.37%)相差超过2%，请核对原始数据
R0007 | 活性炭A型（复测） | AC-2026-0601-R2 |  | 25.00 | 温度正常 | 5.23 | 仅精确到百分之一克，可能导致效率计算偏差超过±2% |  | 101.3 |  |  | 未判定 | 有提醒 | 部分填写 | 漏填较多，待补充测试日期和气体体积 | 现场原始数据暂未找到 | 称量精度不足：当前数据仅保留2位小数，建议使用万分之一天平（保留4位小数）；气体体积缺失或无效；以下字段未填写：测试日期、气体体积
R0008 | 碳分子筛D型 | CMS-2026-0608 | 2026-06-08 | 27.00 | 温度正常 | 5.4432 | 精确到万分之一克，效率计算偏差可控制在±0.2%以内 | 98.7 | 102 | 89.8 | 100 | 合格 | 正常 | 完整 | 首次不合格，建议复核查原因 | 怀疑称量环节有问题 | 导入的吸收率(89.8%)与重新计算值(100%)相差超过2%，请核对原始数据
R0009 | 碳分子筛D型（复测） | CMS-2026-0608-R2 | 2026-06-09 | 25.50 | 温度正常 | 5.4431 | 精确到万分之一克，效率计算偏差可控制在±0.2%以内 | 105.2 | 101.5 | 88.9 | 100 | 优秀 | 正常 | 完整 | 复测，上次气量记录有误 | 复测后结论变更：不合格→合格 | 导入的吸收率(88.9%)与重新计算值(100%)相差超过2%，请核对原始数据
R0010 | 活性氧化铝E型 | AL-2026-0610 | 2026-06-10 | 25.20 | 温度正常 | 5.0123 | 精确到万分之一克，效率计算偏差可控制在±0.2%以内 | 122.8 | 100.9 | 99.5 | 90.26 | 合格 | 正常 | 完整 | 导入值写的99.5%，实际体积偏大，重算会不一样 |  | 导入的吸收率(99.5%)与重新计算值(90.26%)相差超过2%，请核对原始数据

## 复核与留痕记录
操作时间 | 操作人 | 记录编号 | 样品名称 | 操作类型 | 修改字段 | 原值 | 新值 | 复核意见 | 结果
2026-06-10 14:21:42 | system | R0002 | 活性炭A型 | 导入自动检查 |  |  |  | 自动检测：1个问题，0条提醒 | auto
2026-06-10 14:21:42 | system | R0003 | 分子筛B型 | 导入自动检查 |  |  |  | 自动检测：0个问题，2条提醒 | auto
2026-06-10 14:21:42 | system | R0004 | 分子筛B型 | 导入自动检查 |  |  |  | 自动检测：0个问题，2条提醒 | auto
2026-06-10 14:21:42 | system | R0005 | 硅胶C型 | 导入自动检查 |  |  |  | 自动检测：1个问题，1条提醒 | auto
2026-06-10 14:21:42 | system | R0006 | 硅胶C型 | 导入自动检查 |  |  |  | 自动检测：1个问题，1条提醒 | auto
2026-06-10 14:21:42 | system | R0007 | 活性炭A型（复测） | 导入自动检查 |  |  |  | 自动检测：2个问题，1条提醒 | auto
2026-06-10 14:21:42 | system | R0008 | 碳分子筛D型 | 导入自动检查 |  |  |  | 自动检测：0个问题，1条提醒 | auto
2026-06-10 14:21:42 | system | R0009 | 碳分子筛D型（复测） | 导入自动检查 |  |  |  | 自动检测：0个问题，1条提醒 | auto
2026-06-10 14:21:42 | system | R0010 | 活性氧化铝E型 | 导入自动检查 |  |  |  | 自动检测：0个问题，1条提醒 | auto
2026-06-10 14:21:42 | 配方工程师A | R0008 | 碳分子筛D型 | 人工复核 | absorption_rate | 78.5 | 89.8 | 现场核查原始记录，78.5%系抄写错误，应为89.8% | reviewed
2026-06-10 14:21:42 | 配方工程师A | R0008 | 碳分子筛D型 | 异常留痕-判定变更 | judgment | 78.5（原判定：优秀） | 89.8（新判定：合格） | 现场核查原始记录，78.5%系抄写错误，应为89.8% | 需复测：建议下次用万分之一天平重新称量确认

## 状态流转记录
流转时间 | 操作人 | 原状态 | 新状态 | 备注
2026-06-10 14:21:42 | 配方工程师 | 未开始 | 已导入 | 数据文件导入完成
2026-06-10 14:21:42 | 配方工程师 | 已导入 | 复核中 | 开始人工复核
2026-06-10 14:21:42 | 配方工程师 | 复核中 | 已确认 | 全部复核完毕，无异议