## 报告概览
电镀液离子平衡检测报告
基本信息
批号 | DY-20240610-02
样品名称 | 镍锌合金镀液
检测时间 | 2026-06-10 16:02:04
运行编号 | ae67f8ef
操作员 | 李工
工作温度 | 25.0 ℃
pH值 | 4.8
数据来源 | 称量单.csv
离子平衡状态
阳离子总浓度 | 80.0 g/L
阴离子总浓度 | 139.94 g/L
阴阳离子比 | 0.572
平衡状态 | 阴离子偏多
平衡说明 | 阴离子偏多，可能缺少阳离子或存在未检测阴离子
整体结论
检测状态：✅ 正常
分析意见
镍离子(Ni²⁺)、硫酸根(SO₄²⁻) 浓度正常，在工艺范围内。

## 离子浓度检测结果
离子名称 | 检测浓度(g/L) | 正常范围下限(g/L) | 正常范围上限(g/L) | 状态 | 异常说明 | 特征波长(nm) | 计算方法说明
镍离子(Ni²⁺) | 80 | 60 | 100 | 正常 | 无 | 395 | 根据朗伯-比尔定律：C = A / (ε × L)，温度修正系数=1.0000
硫酸根(SO₄²⁻) | 139.94 | 100 | 180 | 正常 | 无 | 420 | 根据朗伯-比尔定律：C = A / (ε × L)，温度修正系数=1.0000

## 试剂使用记录
试剂名称 | 试剂批号 | 浓度 | 浓度单位 | 使用量(mL) | 供应商 | 有效期 | 备注
硫酸镍 | NISO4-2024-04 | 300 | g/L | 200 | 国药集团 | 2025-06-01
硫酸锌 | ZNSO4-2024-03 | 100 | g/L | 80 | 国药集团 | 2025-04-18
硼酸 | H3BO3-2024-01 | 50 | g/L | 30 | 天津化工 | 2025-12-30

## 样品称量记录
样品名称 | 称量重量 | 重量单位 | 称量人 | 称量时间 | 备注
镍锌合金镀液 | 500 | g | 李工 | 2024-06-10 10:30:00
镍锌合金镀液 | 500 | g | 李工 | 2024-06-10 10:30:00

## 原始谱图数据
原始谱图数据 - 批号 DY-20240610-02
波长(nm) | 吸光度(Abs) | 浓度计算值(g/L)
300 | 0.045 | 未计算
320 | 0.08 | 未计算
340 | 0.15 | 未计算
360 | 0.42 | 未计算
380 | 0.95 | 未计算
395 | 1.12 | 未计算
410 | 0.89 | 未计算
430 | 0.52 | 未计算
450 | 0.28 | 未计算
500 | 0.15 | 未计算
550 | 0.09 | 未计算
600 | 0.06 | 未计算
600 | 0.08 | 未计算
620 | 0.165 | 未计算
640 | 0.15 | 未计算
660 | 0.1 | 未计算
680 | 0.06 | 未计算
700 | 0.035 | 未计算
300 | 0.045 | 未计算
320 | 0.08 | 未计算
340 | 0.15 | 未计算
360 | 0.42 | 未计算
380 | 0.95 | 未计算
395 | 1.12 | 未计算
410 | 0.89 | 未计算
430 | 0.52 | 未计算
450 | 0.28 | 未计算
500 | 0.15 | 未计算
550 | 0.09 | 未计算
600 | 0.06 | 未计算
600 | 0.08 | 未计算
620 | 0.165 | 未计算
640 | 0.15 | 未计算
660 | 0.1 | 未计算
680 | 0.06 | 未计算
700 | 0.035 | 未计算

## 异常追溯明细
异常追溯明细
使用说明：从异常离子浓度出发，向下可追溯到原始谱图数据、试剂使用记录和处理意见，方便复核。
✅ 本次检测无异常项目，所有离子浓度均在正常范围内。