## 报告概览
电镀液离子平衡检测报告
基本信息
批号 | DY-20240610-03
样品名称 | 装饰铬镀液
检测时间 | 2026-06-10 16:02:04
运行编号 | 81b55cb4
操作员 | 王工
工作温度 | 28.0 ℃
pH值 | 3.5
数据来源 | 称量单.csv
离子平衡状态
阳离子总浓度 | 148.81 g/L
阴离子总浓度 | 0 g/L
阴阳离子比 | 0
平衡状态 | 阴离子偏多
平衡说明 | 阴离子偏多，可能缺少阳离子或存在未检测阴离子
整体结论
检测状态：❌ 异常
分析意见
存在异常项目： - 锌离子(Zn²⁺): 浓度偏高，超过正常上限 50 g/L - 铬离子(Cr⁶⁺): 浓度偏高，超过正常上限 20 g/L 建议：多项离子浓度异常，请核查试剂添加记录和电镀工艺参数，必要时重新取样检测。

## 离子浓度检测结果
离子名称 | 检测浓度(g/L) | 正常范围下限(g/L) | 正常范围上限(g/L) | 状态 | 异常说明 | 特征波长(nm) | 计算方法说明
锌离子(Zn²⁺) | 122.31 | 20 | 50 | 异常 | 浓度偏高，超过正常上限 50 g/L | 620 | 根据朗伯-比尔定律：C = A / (ε × L)，温度修正系数=1.0600
铬离子(Cr⁶⁺) | 26.5 | 5 | 20 | 异常 | 浓度偏高，超过正常上限 20 g/L | 540 | 根据朗伯-比尔定律：C = A / (ε × L)，温度修正系数=1.0600

## 试剂使用记录
试剂名称 | 试剂批号 | 浓度 | 浓度单位 | 使用量(mL) | 供应商 | 有效期 | 备注
铬酸酐 | CRO3-2024-02 | 500 | g/L | 300 | 国药集团 | 2025-05-20
硫酸 | H2SO4-2024-01 | 98 | % | 20 | 国药集团 | 2026-01-20
三价铬添加剂 | CR3-ADD-2024-03 | 20 | g/L | 10 | 上海某化工 | 2025-09-15

## 样品称量记录
样品名称 | 称量重量 | 重量单位 | 称量人 | 称量时间 | 备注
装饰铬镀液 | 500 | g | 王工 | 2024-06-10 14:20:00

## 原始谱图数据
原始谱图数据 - 批号 DY-20240610-03
波长(nm) | 吸光度(Abs) | 浓度计算值(g/L)
400 | 0.12 | 未计算
420 | 0.25 | 未计算
450 | 0.58 | 未计算
480 | 0.95 | 未计算
500 | 1.35 | 未计算
520 | 1.78 | 未计算
540 | 2.35 | 未计算
560 | 2.1 | 未计算
580 | 1.65 | 未计算
600 | 1.2 | 未计算
620 | 0.85 | 未计算
650 | 0.52 | 未计算
400 | 0.28 | 未计算
410 | 0.52 | 未计算
420 | 0.89 | 未计算
430 | 0.72 | 未计算
440 | 0.45 | 未计算
450 | 0.22 | 未计算

## 异常追溯明细
异常追溯明细
使用说明：从异常离子浓度出发，向下可追溯到原始谱图数据、试剂使用记录和处理意见，方便复核。
异常项目：锌离子(Zn²⁺)
异常详情： | 浓度 122.31 g/L，浓度偏高，超过正常上限 50 g/L
相关谱图数据：
波长(nm) | 吸光度 | 说明
580 | 1.65 | 特征峰附近
600 | 1.2 | 邻域点
620 | 0.85 | 邻域点
计算方法： | 根据朗伯-比尔定律：C = A / (ε × L)，温度修正系数=1.0600
温度条件： | 28.0 ℃
可能相关试剂：
铬酸酐 | 批号：CRO3-2024-02 | 用量：300.0mL
硫酸 | 批号：H2SO4-2024-01 | 用量：20.0mL
三价铬添加剂 | 批号：CR3-ADD-2024-03 | 用量：10.0mL
分析处理意见： | 存在异常项目： - 锌离子(Zn²⁺): 浓度偏高，超过正常上限 50 g/L - 铬离子(Cr⁶⁺): 浓度偏高，超过正常上限 20 g/L 建议：多项离子浓度异常，请核查试剂添加记录和电镀工艺参数，必要时重新取样检测。
数据来源文件：称量单.csv
运行编号：81b55cb4，运行时间：2026-06-10 16:02:04
异常项目：铬离子(Cr⁶⁺)
异常详情： | 浓度 26.5 g/L，浓度偏高，超过正常上限 20 g/L
相关谱图数据：
波长(nm) | 吸光度 | 说明
520 | 1.78 | 特征峰附近
540 | 2.35 | 邻域点
560 | 2.1 | 邻域点
计算方法： | 根据朗伯-比尔定律：C = A / (ε × L)，温度修正系数=1.0600
温度条件： | 28.0 ℃
可能相关试剂：
铬酸酐 | 批号：CRO3-2024-02 | 用量：300.0mL
硫酸 | 批号：H2SO4-2024-01 | 用量：20.0mL
三价铬添加剂 | 批号：CR3-ADD-2024-03 | 用量：10.0mL
分析处理意见： | 存在异常项目： - 锌离子(Zn²⁺): 浓度偏高，超过正常上限 50 g/L - 铬离子(Cr⁶⁺): 浓度偏高，超过正常上限 20 g/L 建议：多项离子浓度异常，请核查试剂添加记录和电镀工艺参数，必要时重新取样检测。
数据来源文件：称量单.csv
运行编号：81b55cb4，运行时间：2026-06-10 16:02:04